## 使用说明
说 明 1、为了方便广大工程技术人员更加方便、快捷地进行混凝土和砌筑砂浆强度的统计和评定进行编制的计算程序。 2、编制依据 3、该计算程序分为砼统计方法统计评定表、砂浆强度统计评定表二部分。 4、统计表中浅红色区域为程序计算部分，不能进行修改；白色区域输入工程信息、试块的强度等级和各组试块的强度值，程序自动进行计算和判断统计结果和结论。

## 砼统计方法统计表
混凝土试块强度统计、评定记录 | [7 empty] | 编号
工程名称 | [6 empty] | 强度等级
填报单位 | [6 empty] | 养护方法
统 计 期 | [6 empty] | 结构部位
试 块 组 |  | 强度标准值 |  | 平均值 |  | 标准差 |  | 最小值 |  | 合格判定系数
n |  | fcu.k (mpa) |  | mfcu (mpa) |  | (Sfcu) (mpa) |  | fcu.min (mpa) |  | λ1 | λ2
11 |  | 0 |  | 47.23636 |  | 0.8709452 |  | 45.8 |  | 1.7 | 0.9
每组强度代表值 |  | 47.4 | 48.9 | 47 | 47.4 | 46.3 | 48.4 | 47.2 | 46.7 | 47.5 | 47
45.8
(mpa)
评定界限 | √统计方法 | [6 empty] | □非统计方法
| 0.9 fcu.k |  | mfcu-λ1·Sfcu |  |  | λ2·fcu.k |  | 1.15fcu.k |  | 0.95fcu.k
| 0 |  | 45.75576 |  |  | 0 |  | / |  | /
判定式 |  | mfcu-λ1·Sfcu |  |  | fcu.min≥ |  |  | mfcu≥1.15fcu.k |  | fcu.min≥0.95fcu.k
|  | ≥0.9fcu.k |  |  | λ2·fcu.k
结果 |  | 合格 |  |  | 合格 |  |  | / |  | /
结论
项目技术负责人 |  |  | 审 核 |  |  | 计 算 |  |  | 填 表
报告日期
云南省建设厅监制

## 砂浆强度统计评定表
砂浆试块强度统计、评定记录 | [5 empty] | 编 号
工程名称 | [5 empty] | 强度等级
施工单位 | [5 empty] | 养护方法
统 计 期 | [5 empty] | 结构部位
试块组数 |  | 强度标准值 |  | 平均值 |  | 最 小 值 | 0.75f2
n |  | f2(MPa) |  | f2.m(MPa) |  | f2.min(MPa)
1 |  |  |  | 30 |  | 30 | 0
每组强度值 |  |  | 30
Mpa
判定式 | ｆ２．ｍ≥ｆ２ |  |  | ｆ２．ｍｉｎ≥０．７５ｆ２
结果 | 合格 |  |  | 合格
结论:符合<砌体结构工程施工质量验收规范要求>(GB50203-2002),强度合格.
项目技术负责人 |  |  | 审 核 |  | 计 算 |  | 填 表
报 告 日 期
云南省建设厅监制